## Specifikace
Specifikace předmětu plnění
-
Příloha č. 3 Výzvy k podání nabídek
Pro to, aby nabídka mohla být posuzována a hodnocena, musí účastník splnit všechny zadavatelem požadované kvalitativní parametry předmětu zakázky.
Číslo položky | Název a popis položky | Gramáž (g/m2) | Formát | Bělost (CIE) minimální hodnota | Opacita (%) minimální hodnota | Tloušťka (µm) | Hladkost (ml/min) | Počet listů v balení | Oboustranný tisk | Barevný tisk | Laserový tisk | Inkoustový tisk | Archivace dle ISO 9706 | Ekologická značka | Předpokládaná spotřeba balení | Značení/kód výrobku "[Doplní účastník]"
1 | Xerografický papír A4 80g, bílý / KVALITA A | 80 | A4 | 166±2 | 95±3 | 107±4 | 160 ±50 | 500 | ano | ano | ano | ano | ano | ano | 2120
2 | Xerografický papír A4 80g, bílý / KVALITA B | 80 | A4 | 160±2 | 93±3 | 106 ±4 | 200 ±50 | 500 | ano | ano | ano | ano | × | ano | 2520
3 | Xerografický papír A4 80g, bílý / KVALITA C | 80 | A4 | 145±2 | 92±3 | 106 ±4 | 210 ±50 | 500 | ne | ne | ano | ne | × | ne | 2960
4 | Xerografický papír A4 160g, bílý | 160 | A4 | 166±2 | 93±3 | 195 ± 5 | 150±50 | 250 | ano | ano | ano | ano | ano | ano | 12
5 | Xerografický papír A4 80g, barevný | 80 | A4 | × | × | 105 ±4 | 120±30 | 500 | ano | ano | ano | ano | × | ne | 12
6 | Xerografický papír A4 160g, barevný | 160 | A4 | × | × | 200 ± 5 | 130±30 | 250 | ano | ano | ano | ano | ano | ne | 5
7 | Xerografický papír A3 80g, bílý / KVALITA A | 80 | A3 | 166±2 | 95±3 | 107±4 | 180 ±50 | 500 | ano | ano | ano | ano | ano | ano | 44
8 | Xerografický papír A3 80g, bílý / KVALITA B | 80 | A3 | 160±2 | 93±3 | 106 ±4 | 200 ±50 | 500 | ano | ano | ano | ano | × | ano | 77
9 | Xerografický papír A3 80g, bílý / KVALITA C | 80 | A3 | 145±2 | 92±3 | 106 ±4 | 210 ±50 | 500 | ne | ne | ano | ne | × | ne | 7
10 | Xerografický papír A3 80g, barevný | 80 | A3 | × | × | 107±4 | 180 ±50 | 500 | ano | ano | ano | ano | × | ano | 4
11 | Xerografický papír A5 80g, bílá | 80 | A5 | 162±2 | 92±2 | 106 ±4 | 200 ±50 | 500 | ano | ano | ano | ano | × | ano | 520